## Worksheet
ETIM Характеристика | Значения
Вес | 0.046
Ëмкость | 0.00014464
Страна | КИТАЙ
Светоотражающий (флуоресцентный) | Нет
Температура установки | -40 - 122
Ширина ремешка / хомута | 2.5
Одобрено VG | Нет
Устойчив к УФ-излучению в соотв. ASTM D6779 | Да
Одобрено UL | Нет
Одобрено MIL | Нет
Макс. диаметр пучка проводов | 190
Закрытие ремешка | Стандартный пластиковый замок
Прозрачный | Нет
Фиксирующий замок | Нет
Рабочая температура | -40 - 122
Материал | Пластик
Состав материала | Полиамид / полиэтилен (PA / PE)
Защитное покрытие | Другой
Площадка для маркировки | Нет
Длина ремешка / ленты / хомута | 200
Без галогенов | Да
Модель | С наружными зубьями
Цвет | Белый